## AlSi_beschriftet
Zustandsdiagramme
2008-02-22 | U. Rapp |  |  | Eingabefelder
[5 empty] | Al + Eutektikum | Eutektikum | Eu. + Si | Si-Kr.+Schm. | Al-Kristalle + Schmelze | Soliduslinie | Liquiduslinie | Schmelze
Al | 0% | 12% | 12% | 30% | 3% | 12% | 18% | 17.5% | 4.5% | 6% | 4% | 10% | Si | Anteil
Linie 1 | 660 | 577 |  | 750 | [8 empty] | Liquiduslinie | für neue Linien Zeilen einfügen
Linie 2 | 577 |  |  | 577 | [8 empty] | Soliduslinie | für neue Zusammensetzungen Spalten einfügen
Linie 3 |  |  |  |  | 550 | 550 | 550 | 585 | 585 | 567 | 625 | 650 | Beschriftungen | nach Kopieren des Blattes Datenbereich des Diagrammes ändern.
Linie 4 |  | 577 | 0 | [9 empty] | Eutektikum
Abkühlungskurve
[15 empty] | Beschriftung | T | Zeit | Koordinate der Beschriftung
[16 empty] | 0.2 | 700
[16 empty] | 0.4 | 675
[16 empty] | 0.7 | 650
[16 empty] | 1.1 | 625
[16 empty] | 1.5 | 600
[16 empty] | 2.1 | 577
[16 empty] | 3 | 577
[16 empty] | 3.2 | 570
[16 empty] | 3.5 | 560
[16 empty] | 3.9 | 550
[15 empty] | 577°C | 1.6 |  | 570

## Anleitung
Bedienungsanleitung (am Beispiel AlSi_beschriftet)
Zum Erzeugen eines neuen Zustandsdiagrammes gehen Sie wie folgt vor
1 |  | Kopieren Sie ein Tabellenblatt
2 |  | Benennen Sie es um
3 |  | Ändern Sie den Datenbereich des Diagrammes auf den neuen Namen des Tabellenblattes
4 |  | Zusammensetzung der Legierung
| a | Geben Sie in der Zeile (4) die Zusammensetzung an, für die Temperatureckwerte angegeben werden sollen
| b | Wenn der Raum nicht ausreicht, können Spalten eingefügt werden.
5 |  | Phasengrenzen
| a | Jede der Zeilen unter der Zusammensetzung steht für einen Linienzug aus Phasengrenzen, der von links nach rechts oder umgekehrt verläuft, aber nicht hin und her und zurück.
| b | Die unterste Linie muss ausgefüllt sein, weil sich sonst der Datenbereich des Diagrammes verkleinert und nur schwer wieder vergrößert werden kann (StarOffice)
| d | Für senkrechte Linien, z.B. für ein Eutektikum, benötigt man zwei Spalten mit (fast) derselben Zusammensetzung.
| e | Wenn der Raum nicht ausreicht, können Zeilen eingefügt werden.
6 |  | Diagramm nachbearbeiten
| a | Skalierung der x- und y-Achse
| b | Linienarten, Linienfarben
7 |  | Beschriftung
| a | Die Begriffe in Zeile 3 erscheinen als Beschriftung. Wenn keine Beschriftung erwünscht ist, müssen die Zellen Leerzeichen enthalten.
| b | Die Angaben von Zusammensetzung und Temperatur unter den Beschriftungstexten dienen zur Positionierung der Beschriftungstexte im Diagamm.
| c | Wenn der Raum nicht ausreicht, können Spalten eingefügt werden.

## FeC
Zustandsdiagramme
Fe | 0% | 0.02% | 0.8% | 0.8% | 2.06% | 2.061% | 4.3% | 4.301% | 6.67% | Fe3C | Anteil
Linie 1 | 1536 | [5 empty] | 1150 |  | 1330 | Liqiduslinie ACD
Linie 2 | 1536 |  |  |  | 1150 |  | 1150 |  | 1150 | Soliduslinie AEF
Linie 3 | [6 empty] | 1150 | 0 |  | Ledeburit C
Linie 4 | 911 |  | 723 |  | 1150 |  |  |  |  | GSE
Linie 5 |  |  |  |  | 1150 | 0 |  |  |  | Stahlgrenze E
Linie 6 | 911 | 723 | [6 empty] | 723 | GPK
Linie 7 | 500 | 723 | [7 empty] | Ferritgrenze
Linie 8 |  |  | 723 | 0 | [5 empty] | Perlit
Note on H4: jadgh

## CuNi
Zustandsdiagramme
Cu | 0% | 20% | 40% | 60% | 80% | 100% | Ni | Anteil
Linie 1 | 1083 | 1220 | 1320 | 1385 | 1430 | 1455 | Liqiduslinie
Linie 2 | 1083 | 1120 | 1165 | 1235 | 1330 | 1455 | Soliduslinie

## PbSn
Zustandsdiagramme
[6 empty] | Eingabefelder |  | U. Rapp
Pb | 0% | 30% | 40% | 50% | 60% | 63% | 63% | 90% | 100% | Sn | Anteil
Linie 1 | 327 | 255 | 235 | 215 | 190 | 183 |  |  | 232 | Liqiduslinie | für neue Linien Zeilen einfügen
Linie 2 | 183 | [7 empty] | 183 | Soliduslinie | für neue Zusammensetzungen Spalten einfügen
Linie 3 | [10 empty] | senkrechte Linie mit kaum unterschiedlichen Temperaturen
Linie 4
Linie 5 | [5 empty] | 183 | 0 |  |  | Eutektikum

## SnBi
Zustandsdiagramme
|  |  |  | Eingabefelder |  | 2008-02-22 | U. Rapp
Sn | 0% | 20% | 30% | 57% | 57% |  |  | 100% | Bi | Anteil
Linie 1 | 232 | 205 | 190 | 138 |  |  |  | 271 | Liqiduslinie | für neue Linien Zeilen einfügen
Linie 2 | 138 |  |  | 138 |  |  |  | 138 | Soliduslinie | für neue Zusammensetzungen Spalten einfügen
Linie 3 | [9 empty] | senkrechte Linie mit kaum unterschiedlichen Temperaturen
Linie 4
Linie 5 |  |  |  | 138 | 0 |  |  |  | Eutektikum

## AlSi
Zustandsdiagramme
[5 empty] | Eingabefelder | 2008-02-22 | U. Rapp
Al | 0% | 2% | 11.7% | 11.7% |  |  |  | 100% | Si | Anteil
Linie 1 | 660 |  | 577 |  |  |  |  | 1414 | Liqiduslinie | für neue Linien Zeilen einfügen
Linie 2 | 660 | 577 | 577 |  |  |  |  | 577 | Soliduslinie | für neue Zusammensetzungen Spalten einfügen
Linie 3 | [9 empty] | senkrechte Linie mit kaum unterschiedlichen Temperaturen
Linie 4 | 0 | 577 | [7 empty] | nach Kopieren des Blattes Datenbereich des Diagrammes ändern.
Linie 5 |  |  | 577 | 0 |  |  |  |  | Eutektikum

## PbAg
Zustandsdiagramme |  |  | Quelle: Fenchel, Metallkunde, Hamburg 1911 (Achtung: kann veraltet sein)(Atomprozente)
[5 empty] | Eingabefelder |  |  | 2008-02-22 | U. Rapp
Pb | 0% | 2% | 2% | 18% | 32% | 45% | 66% | 80% | 92% | 100% | Ag | Anteil
Linie 1 | 327 | 305 |  | 465 | 530 | 580 | 640 | 730 | 880 | 951.5 | Liqiduslinie | für neue Linien Zeilen einfügen
Linie 2 | 305 | [8 empty] | 305 | Soliduslinie | für neue Zusammensetzungen Spalten einfügen
Linie 3 | [11 empty] | senkrechte Linie mit kaum unterschiedlichen Temperaturen
Linie 4 | [11 empty] | nach Kopieren des Blattes Datenbereich des Diagrammes ändern.
Linie 5 |  | 305 | 0 | [7 empty] | Eutektikum
Agricola beschreibt ein Verfahren zum Trennen von Silber und Gold durch Mischen mit Blei.
Blei löst Silber, aber wie trennt man die Blei-Silber Mischung vom Gold ?
Silber trennt man vom Blei durch langsame Kristallisation (siehe Zustandsdiagramm)

## AgCu
Zustandsdiagramme |  |  | Quelle: Fenchel, Metallkunde, Hamburg 1911 (Achtung: kann veraltet sein)(Atomprozente)
[5 empty] | Eingabefelder |  |  | 2008-02-22 | U. Rapp
Ag | 0% | 8% | 9.5% | 10% | 39.8% | 39.8% | 66% | 80% | 92% | 100% | Cu | Anteil
Linie 1 | 961.5 |  |  |  | 778 |  |  |  |  | 1083 | Liqiduslinie | für neue Linien Zeilen einfügen
Linie 2 | 961.5 | 865 | 778 | [6 empty] | 778 | Soliduslinie | für neue Zusammensetzungen Spalten einfügen
Linie 3 |  |  | 778 | 600 | [7 empty] | senkrechte Linie mit kaum unterschiedlichen Temperaturen
Linie 4 | [11 empty] | nach Kopieren des Blattes Datenbereich des Diagrammes ändern.
Linie 5 |  |  |  |  | 778 | 600 |  |  |  |  | Eutektikum

## AuCu
Zustandsdiagramme |  |  | Quelle: Fenchel, Metallkunde, Hamburg 1911 (Achtung: kann veraltet sein)(ungefähre Atomprozente)
[5 empty] | Eingabefelder |  |  | 2008-02-22 | U. Rapp
Au | 0% | 5% | 15% | 25% | 34% | 40% | 57% | 75% | 87% | 100% | Cu | Anteil
Linie 1 | 1064 | 1033 | 977 | 930 | 888 | 885 | 900 | 940 | 1020 | 1083 | Liqiduslinie | für neue Linien Zeilen einfügen
Linie 2 | 1064 | 1012 | 948 | 920 | 885 | 883 | 895 | 920 | 980 | 1083 | Soliduslinie | für neue Zusammensetzungen Spalten einfügen
Linie 3 | [11 empty] | senkrechte Linie mit kaum unterschiedlichen Temperaturen
Linie 4 | [11 empty] | nach Kopieren des Blattes Datenbereich des Diagrammes ändern.
Linie 5 | 1064

## BiCu
Zustandsdiagramme |  |  |  | Quelle: Fenchel, Metallkunde, Hamburg 1911 (Achtung: kann veraltet sein)(ungefähre Atomprozente)
[6 empty] | Eingabefelder | 2008-02-22 | U. Rapp
Bi | 0% | 9% | 28% | 50% | 83% | 92% |  |  | 100% | Cu | Anteil
Linie 1 | 275 | 540 | 720 | 830 | 930 | 990 |  |  | 1083 | Liqiduslinie | für neue Linien Zeilen einfügen
Linie 2 | 275 | [7 empty] | 275 | Soliduslinie | für neue Zusammensetzungen Spalten einfügen
Linie 3 | [10 empty] | senkrechte Linie mit kaum unterschiedlichen Temperaturen
Linie 4
Linie 5 | [10 empty] | nach Kopieren des Blattes Datenbereich des Diagrammes ändern.
Linie 6 | 275
praktisch kein Eutektikum

## Tonerde_Kryolith
Zustandsdiagramme
2008-02-22 | U. Rapp |  |  |  | Eingabefelder
[6 empty] | Tonerde + Eutektikum | Eutektikum -> | Eutektikum + Kryolith---> | Kryolith-Kistalle | + Schmelze | ↓ | Tonerde-Kristalle | + Schmelze | Soliduslinie | Liquiduslinie -> | Schmelze
Tonerde | 0% | 2% | 89.5% | 89.5% | 100% | 25% | 79% | 75% | 88% | 90% | 98% | 30% | 30% | 35% | 19% | 50% | Kryolith | Anteil
Linie 1 | 2050 |  | 950 |  | 1000 | [11 empty] | Liqiduslinie | für neue Linien Zeilen einfügen
Linie 2 | 950 | 950 | 950 |  | 950 | [11 empty] | Soliduslinie | für neue Zusammensetzungen Spalten einfügen
Linie 3 | [17 empty] | senkrechte Linie mit kaum unterschiedlichen Temperaturen
Linie 4 | [5 empty] | 650 | 800 | 650 | 1200 | 1100 | 960 | 1200 | 1100 | 900 | 1600 | 1800 | Beschriftungen | nach Kopieren des Blattes Datenbereich des Diagrammes ändern.
Linie 5 |  |  | 950 | 0 | [12 empty] | Eutektikum